## Constituyentes
Coeficientes de Maier-Kelley por constituyente
Cp = a + b·T + c·T⁻² [J/mol·K], T en kelvin. Fuente: Barin (1995) / NIST-JANAF.
Constituyente | M (kg/mol) | n átomos | a | b | c | T mín (K) | T máx (K) | 3R/M (J/kg·K) | Nota
MgO | 0.0403 | 2 | 48.98 | 0.00314 | -1134000 | 298 | 3098 | 1237.891 | Periclasa
Al2O3 | 0.101961 | 5 | 117.49 | 0.01038 | -3711000 | 298 | 2327 | 1223.188 | Corindón
SiO2 (α-cuarzo) | 0.060083 | 3 | 46.94 | 0.03431 | -1130000 | 298 | 847 | 1245.452 | Se usa por debajo de 847 K
SiO2 (β-cuarzo) | 0.060083 | 3 | 60.29 | 0.00812 | 0 | 847 | 1696 | 1245.452 | Se usa por encima de 847 K
CaO | 0.056077 | 2 | 48.83 | 0.00452 | -653000 | 298 | 2888 | 889.6161 | Cal
Fe2O3 | 0.159688 | 5 | 98.28 | 0.07782 | -1485000 | 298 | 950 | 781.0073 | Hematita; rango corto, se satura en 950 K
TiO2 | 0.079866 | 3 | 75.19 | 0.00117 | -1820000 | 298 | 2000 | 936.9506 | Rutilo
Na2O | 0.061979 | 3 | 66 | 0.016 | -600000 | 298 | 1400 | 1207.352 | APROXIMADO (±10 %). Álcali en fase vítrea
K2O | 0.094196 | 3 | 68.5 | 0.02 | -400000 | 298 | 1400 | 794.4127 | APROXIMADO (±10 %). Álcali en fase vítrea
C (grafito) | 0.012011 | 1 | 17.15 | 0.00427 | -879000 | 298 | 2500 | 2076.721 | Grafito + carbono residual del ligante
Verificación rápida a 298 K: MgO ≈ 37.2 · Al2O3 ≈ 79.0 · SiO2 ≈ 44.5 · C ≈ 8.5 J/mol·K (valores tabulados). Si al editar un coeficiente el valor a 298 K se aleja, hay error de captura.
3R/M es el límite clásico de Dulong-Petit por unidad de masa; se usa en 04 como control de cordura.
Los álcalis (Na2O, K2O) no están tabulados con la misma calidad que los óxidos mayores y en un refractario cocido no existen como óxido libre, sino disueltos en la fase vítrea. Los coeficientes usados reproducen ~3R+20 % a 1000 K, que es lo físicamente esperable. Con ≤ 6 % en masa la incertidumbre que introducen en la mezcla es < 1.5 %.

## CQ's
CQ por capa
A · Análisis como lo reporta el proveedor (% peso)
Capa | Material | MgO | Al2O3 | SiO2 | CaO | Fe2O3 | TiO2 | Na2O | K2O | Σ óxidos | % C fijo
1 | Trabajo — ANCARBON C F5L10 | 96.4 | 0.3 | 0.8 | 1.6 | 0.7 | 0 | 0 | 0 | 99.8 | 10
2 | Junta de sello — COMPAC DRY B83P | 0 | 79 | 12.5 | 0 | 1.8 | 3.2 | 0 | 0 | 96.5 | 0
3 | Seguridad — RESISTAL B65 | 0 | 67 | 28 | 0 | 1.7 | 2.8 | 0 | 0 | 99.5 | 0
4 | Aislante — SKAMOL VIP 12 HT | 32.6 | 4.3 | 44 | 1.4 | 6.9 | 0.4 | 0.1 | 6.1 | 95.8 | 0
B · Fracciones másicas normalizadas a base real
Capa | Material | MgO | Al2O3 | SiO2 | CaO | Fe2O3 | TiO2 | Na2O | K2O | C grafito | Σ (control)
1 | Trabajo — ANCARBON C F5L10 | 0.8693387 | 0.002705411 | 0.007214429 | 0.01442886 | 0.006312625 | 0 | 0 | 0 | 0.1 | 1
2 | Junta de sello — COMPAC DRY B83P | 0 | 0.8186528 | 0.1295337 | 0 | 0.01865285 | 0.03316062 | 0 | 0 | 0 | 1
3 | Seguridad — RESISTAL B65 | 0 | 0.6733668 | 0.281407 | 0 | 0.01708543 | 0.0281407 | 0 | 0 | 0 | 1
4 | Aislante — SKAMOL VIP 12 HT | 0.3402923 | 0.04488518 | 0.4592902 | 0.01461378 | 0.07202505 | 0.004175365 | 0.001043841 | 0.06367432 | 0 | 1
La columna Σ (control) debe dar 1.0000 en las cuatro filas. Si no, hay un error de captura en la sección A.
El orden de las columnas D:L es el MISMO que en 03_cp_constituyentes; no insertar ni mover columnas.

## Cp - Constituyentes
Cp(T) de cada constituyente puro, base másica [J/kg·K]
cp,ᵢ = (a + b·T + c/T²)/Mᵢ con T en K
T (°C) | T (K) | MgO | Al2O3 | SiO2 | CaO | Fe2O3 | TiO2 | Na2O | K2O | C grafito
25 | 298.15 | 922.068 | 773.2189 | 739.9377 | 763.8027 | 656.1334 | 689.4659 | 1032.943 | 742.741 | 710.5865
100 | 373.15 | 1042.371 | 928.9008 | 859.2671 | 817.2143 | 730.5093 | 783.2584 | 1091.681 | 775.9383 | 1034.931
200 | 473.15 | 1126.558 | 1037.895 | 967.4321 | 856.8893 | 804.489 | 846.5918 | 1143.779 | 808.6995 | 1269.168
300 | 573.15 | 1174.383 | 1099.857 | 1051.294 | 881.5168 | 866.4521 | 880.4781 | 1183.367 | 835.9734 | 1408.838
400 | 673.15 | 1205.735 | 1140.511 | 1124.145 | 899.3269 | 922.9706 | 901.0228 | 1217.288 | 860.7611 | 1505.663
500 | 773.15 | 1228.551 | 1170.125 | 1191.292 | 913.605 | 976.6686 | 914.6557 | 1248.272 | 884.2609 | 1580.29
600 | 873.15 | 1246.508 | 1193.454 | 1121.448 | 925.872 | 1028.761 | 924.3528 | 1277.584 | 907.0272 | 1642.278
700 | 973.15 | 1261.495 | 1212.941 | 1134.963 | 936.9101 | 1068.105 | 931.6451 | 1305.875 | 929.3454 | 1696.543
800 | 1073.15 | 1274.566 | 1229.95 | 1148.478 | 947.1553 | 1068.105 | 937.3857 | 1333.507 | 951.3745 | 1745.825
900 | 1173.15 | 1286.346 | 1245.289 | 1161.992 | 956.8659 | 1068.105 | 942.0802 | 1360.694 | 973.2086 | 1791.747
1000 | 1273.15 | 1297.223 | 1259.46 | 1175.507 | 966.2032 | 1068.105 | 946.0441 | 1387.571 | 994.9066 | 1835.323
1100 | 1373.15 | 1307.451 | 1272.792 | 1189.021 | 975.2718 | 1068.105 | 949.4822 | 1414.224 | 1016.507 | 1877.21
1200 | 1473.15 | 1317.2 | 1285.504 | 1202.536 | 984.1422 | 1068.105 | 952.5323 | 1421.35 | 1022.293 | 1917.851
1300 | 1573.15 | 1326.587 | 1297.749 | 1216.051 | 992.863 | 1068.105 | 955.2898 | 1421.35 | 1022.293 | 1957.553
1400 | 1673.15 | 1335.697 | 1309.635 | 1229.565 | 1001.469 | 1068.105 | 957.8225 | 1421.35 | 1022.293 | 1996.533
1500 | 1773.15 | 1344.591 | 1321.24 | 1232.653 | 1009.985 | 1068.105 | 960.1798 | 1421.35 | 1022.293 | 2034.949
1600 | 1873.15 | 1353.312 | 1332.624 | 1232.653 | 1018.431 | 1068.105 | 962.3979 | 1421.35 | 1022.293 | 2072.919
Límite 3R/M | (Dulong-Petit) | 1237.891 | 1223.188 | 1245.452 | 889.6161 | 781.0073 | 936.9506 | 1207.352 | 794.4127 | 2076.721

## Propiedades - Capa
05 · Tabla consolidada de propiedades y reparto térmico
Capa | Material | e (mm) | ρ (kg/m³) | k (W/mK) |  |  |  | k media (W/mK) | cp a 1500°C | ρCp (J/m³K) | α (m²/s) | R" (m²K/W) | C" (J/m²K) | T máx servicio (°C)
1 | Trabajo — ANCARBON C F5L10 | 127 | 2990 | (538 - 1000°C) |  |  |  | 7.5 | 1406.183 | 4204486.0 | 1.783809e-06 | 0.01693333 | 533969.7 | 1700
7.5
2 | Junta de sello — COMPAC DRY B83P | 13 | 2147 | 400°C | 800°C | 1000°C | 1200°C | 1.666667 | 1293.071 | 2776222.6 | 6.003361e-07 | 0.007878788 | 36090.89 | 1700
|  |  |  | 1.6 | 1.65 |  | 1.75
3 | Seguridad — RESISTAL B65 | 76 | 2570 | 400°C | 800°C | 1000°C | 1200°C | 1.9025 | 1281.826 | 3294292.5 | 5.77514e-07 | 0.04 | 250366.2 | 1600
|  |  |  | 2.09 | 1.9 | 1.84 | 1.78
4 | Aislante — SKAMOL VIP 12 HT | 13 | 1400 | 200°C | 400°C | 600°C | 800°C | 0.32 | 1245.28 | 1743392.3 | 1.835502e-07 | 0.04193548 | 22664.1 | 1250
|  |  |  | 0.32 | 0.31 | 0.31 | 0.34
5 | Coraza — ACERO ASTM A516 | 35 | 7850 | 35.3 | 35.3 | 35.3 | 35.3 | 35.3 | 400 | 3140000 | 1.124204e-05 | 0.0009915014 | 109900 | 450
| TOTALES | 264 | [9 empty] | 0.1077391 | 952991
Reparto Térmico
Capa | Material | % de la resistencia | % de la capacidad térmica
1 | Trabajo — ANCARBON C F5L10 | 15.72% | 56.03%
2 | Junta de sello — COMPAC DRY B83P | 7.313% | 3.787%
3 | Seguridad — RESISTAL B65 | 37.13% | 26.27%
4 | Aislante — SKAMOL VIP 12 HT | 38.92% | 2.378%
5 | Coraza — ACERO ASTM A516 | 0.9203% | 11.53%
Constante de tiempo del revestimiento (hrs) |  | 28.52066 | h (τ = R"·C")

## Cp - Capas
Cp(T) por capa [J/kg·K]
cp_capa(T) = Σ wᵢ·cp,ᵢ(T)
T (°C) | 1 Trabajo MgO-C | 2 Junta de sello bauxita | 3 Seguridad Al2O3-SiO2 | 4 Aislante vermiculita | 5 Coraza acero (tabla)
25 | 895.2409 | 763.9466 | 759.496 | 797.9954 | 434
100 | 1034.781 | 911.3507 | 901.8173 | 909.4323 | 470
200 | 1133.507 | 1018.07 | 1008.695 | 1000.965 | 510
300 | 1190.57 | 1081.938 | 1076.03 | 1065.28 | 550
400 | 1228.756 | 1126.392 | 1125.449 | 1117.264 | 590
500 | 1257.164 | 1160.787 | 1165.587 | 1162.859 | 640
600 | 1279.038 | 1172.131 | 1162.804 | 1143.39 | 700
700 | 1298.051 | 1190.811 | 1180.607 | 1160.048 | 800
800 | 1314.634 | 1206.676 | 1196.025 | 1173.072 | 900
900 | 1329.746 | 1221.14 | 1210.289 | 1185.556 | 650
1000 | 1343.83 | 1234.623 | 1223.746 | 1197.664 | 655
1100 | 1357.175 | 1247.402 | 1236.623 | 1209.5 | 665
1200 | 1369.974 | 1259.66 | 1249.072 | 1220.113 | 675
1300 | 1382.362 | 1271.527 | 1261.198 | 1230.203 | 685
1400 | 1394.433 | 1283.092 | 1273.076 | 1240.18 | 690
1500 | 1406.183 | 1293.071 | 1281.826 | 1245.28 | 695
1600 | 1417.714 | 1302.463 | 1289.554 | 1248.892 | 700
Verificación obligatoria contra el límite de Dulong-Petit
Concepto | 1 Trabajo | 2 Junta | 3 Seguridad | 4 Aislante | 5 Coraza
Cp NKR a 1300 °C | 1382.362 | 1271.527 | 1261.198 | 1230.203 | n/a
Límite 3R/M | 1313.879 | 1208.332 | 1213.844 | 1173.18 | n/a
Exceso sobre 3R | 5.212% | 5.23% | 3.901% | 4.861%
OK / NO OK | OK | OK | OK | OK
Cp medio 400–1300 °C | 1316.073 | 1209.115 | 1201.14 | 1179.967 | 696

## Estacionario
Estacionario - Olla llena
q' = ΔT / [1/(2πr₁hint) + Σ ln(rᵢ₊₁/rᵢ)/(2πkᵢ) + 1/(2πrext·hext)].
Entradas
r₁ interior (m) | 2.825
H útil (m) | 1.26
T del acero (°C) | 1562
h interior (W/m²K) | 1000
T ambiente de nave (°C) | 35
h exterior (W/m²K) | 33
Resistencias por capa (por metro de altura)
Capa | e (mm) | r int (m) | r ext (m) | k media (W/m·K) | R' (m·K/W) | T interfaz (°C)
Convección interior |  | 2.825 |  |  | 5.633803e-05 | 1562
Trabajo — ANCARBON C F5L10 | 127 | 2.825 | 2.952 | 7.5 | 0.0009331688 | 1550.152
Junta de sello — COMPAC DRY B83P | 13 | 2.952 | 2.965 | 1.666667 | 0.0004196081 | 1353.897
Seguridad — RESISTAL B65 | 76 | 2.965 | 3.041 | 1.9025 | 0.002117273 | 1265.649
Aislante — SKAMOL VIP 12 HT | 13 | 3.041 | 3.054 | 0.32 | 0.002121634 | 820.3648
Coraza — ACERO ASTM A516 | 35 | 3.054 | 3.089 | 35.3 | 5.137687e-05 | 374.1637
Convección exterior |  | 3.089 |  |  | 0.001561307 | 363.3587
Resultados
R' total (m·K/W) | 0.007260706
q' (W/m de altura) | 210310.1 | ΔT entre acero y ambiente
q" en la cara caliente (W/m²) | 11848.46
Pérdida por la pared (kW) | 264.9908 | En toda la altura útil
Criterio de cordura: la cara fría debe quedar entre 250 y 400 °C. Fuera de esa banda, revisar k del aislante o h exterior antes de seguir.
La formulación plana subestima el flujo ~13 % con e/r₁ = 0.18: usar cilíndrica.
Verificación contra la temperatura máxima de servicio | T en su cara caliente (°C) | T máx (°C) | Margen (°C) | Veredicto
Trabajo — ANCARBON C F5L10 | 1550.152 | 1700 | 149.8485 | OK
Junta de sello — COMPAC DRY B83P | 1353.897 | 1700 | 346.1033 | OK
Seguridad — RESISTAL B65 | 1265.649 | 1600 | 334.3511 | OK
Aislante — SKAMOL VIP 12 HT | 820.3648 | 1250 | 429.6352 | OK
Coraza — ACERO ASTM A516 | 374.1637 | 450 | 75.83626 | OK
Este chequeo es sobre el estacionario de olla llena, que es la cota superior del perfil: si una capa sale AL LÍMITE aquí, en operación real probablemente esté por debajo. Aun así, para la vermiculita conviene confirmarlo con el proveedor antes de fijar el diseño de capas.
Tabla auxiliar de la gráfica — perfil desde la cara fría
Punto | x desde cara fría (m) | T (°C)
Cara fría de la coraza | 0 | 363.3587
Interfaz aislante / coraza | 0.035 | 374.1637
Interfaz seguridad / aislante | 0.048 | 820.3648
Interfaz junta seca / seguridad | 0.124 | 1265.649
Interfaz trabajo / junta seca | 0.137 | 1353.897
Cara caliente | 0.264 | 1550.152
Los tramos son rectos entre interfaces; el perfil real dentro de cada capa es logarítmico (cilíndrico) y se curva más si k depende de T. Para ver esa curvatura hay que insertar puntos intermedios por capa.
Ladrillo de Trabajo
Backfill
Ladrillo de Seguridad
Aislante
Coraza

## 07_Enfriamiento
07 · Estimación analítica del enfriamiento de la cara caliente (olla vacía)
Sólido semiinfinito con frontera radiativa linealizada: (Ts−T∞)/(Ti−T∞) = exp(β²)·erfc(β), β = h_r·√(αt)/k. Sirve como cota y como prueba de cordura del código transitorio, no como resultado final.
Entradas
Ti — cara caliente al fin de colado (°C) | 1550.152 | Del estacionario de olla llena
T∞ — ambiente que ve la boca (°C) | 35
r₁ (m) | 2.825
H útil (m) | 1.26
ε efectiva de cavidad, F = r/(2H+r) | 0.5285313 | Usar ε desnuda sobreestima ~5 veces la pérdida
k de la capa 1 (W/m·K) | 0
ρcp de la capa 1 a 800 °C (J/m³K) | 1406.183 | Con cp de NKR
α de la capa 1 (m²/s) | 0
h_r evaluado en Ti (W/m²K) | 218.4124 | h_r = εσ(Ts+T∞)(Ts²+T∞²)
Curva de enfriamiento
t (min) | t (s) | √(αt) (m) | β | exp(β²)·erfc(β) | Ts (°C)
5 | 300 | 0 | #DIV/0! | 0 | 35
10 | 600 | 0 | #DIV/0! | 0 | 35
20 | 1200 | 0 | #DIV/0! | 0 | 35
30 | 1800 | 0 | #DIV/0! | 0 | 35
45 | 2700 | 0 | #DIV/0! | 0 | 35
60 | 3600 | 0 | #DIV/0! | 0 | 35
90 | 5400 | 0 | #DIV/0! | 0 | 35
120 | 7200 | 0 | #DIV/0! | 0 | 35
180 | 10800 | 0 | #DIV/0! | 0 | 35
240 | 14400 | 0 | #DIV/0! | 0 | 35
h_r evaluado en Ti enfría de más: entre 1550 y 700 °C el h_r cae un factor ~5. La banda entre esta cota y la que resulta de iterar la temperatura de referencia es amplia — y es exactamente la razón por la que el término T⁴ debe quedar EXPLÍCITO en el transitorio, con 2–3 iteraciones por paso.
Verificación cualitativa decisiva del código: al enfriarse, el máximo de temperatura debe migrar hacia el interior del refractario. Si se queda en la cara caliente, la condición de frontera radiativa está mal.

## 08_Fuentes
08 · Semáforo de datos
Estados: MEDIDA (ensayo propio) · FICHA (dato del proveedor) · NKR (calculada en este libro) · LITERATURA · SUPUESTA (a sustituir).
Capa | Propiedad | Estado | Fuente | Nota
1 | Composición química | FICHA | Proveedor, 18-ago-2026 | Base calcinada + 10 % C fijo
1 | cp(T) | NKR | Este libro, hoja 04 | ±3–5 %; sustituir por DSC ASTM E1269 si se requiere
1 | ρ | FICHA | Proveedor (bulk red. 1000 °C) | 2990 kg/m³ es el valor de olla en servicio (ligante ya coquizado)
1 | k(T) | FICHA parcial | Proveedor, un punto a 1000 °C | Pedir curva ASTM C1113 en atmósfera reductora
2 | Composición química | FICHA | Proveedor, 18-ago-2026 | Quemada 1025 °C, ISO 12677; huella de bauxita calcinada
2 | cp(T) | NKR | Este libro, hoja 04
2 | ρ instalada | SUPUESTA | Banda 2100–2500 kg/m³ | Pedir rendimiento (kg/m³) al proveedor: es el dato más fácil de conseguir
2 | k(T) | FICHA | Proveedor, 3 puntos | 1.60–1.75 W/m·K; el valor real duplica el supuesto de v2
3 | Composición química | FICHA | Proveedor, 19-ago-2026
3 | cp(T) | NKR | Este libro, hoja 04 | Coherente: ρ_real = 2.57/(1−0.20) = 3.21 g/cm³, propio de mullita + corindón
3 | ρ, porosidad | FICHA | 2.57 g/cm³, 20 % vol.
3 | k(T) | FICHA | Proveedor, 4 puntos
4 | Composición química | FICHA | Proveedor, 19-ago-2026 | Vermiculita exfoliada; LOI 2.8 % excluida del cp
4 | cp(T) | NKR | Este libro, hoja 04 | Incluye Fe2O3 y K2O explícitos; Na2O aporta < 0.01 %
4 | k(T) | LITERATURA | Vermiculita exfoliada, banda típica | 0.10→0.19 W/m·K creciente. Sin medir: ver sensibilidad en la hoja 09. PRIORIDAD MÁXIMA
4 | ρ | SUPUESTA | Banda 300–450 kg/m³ | 350 kg/m³ es coherente con vermiculita, pero pedir el dato de ficha
4 | T máx de servicio | POR VERIFICAR | Proveedor | La vermiculita suele limitarse a ~1100 °C; la interfaz seguridad/aislante calcula ~1050 °C
5 | cp(T) | LITERATURA | Incropera / Touloukian, AISI 1010 | No aplica NKR: Curie 770 °C y α→γ 912 °C
5 | Espesor | POR VERIFICAR | Planta | 1.5 mm es atípico; afecta poco al perfil y mucho a la inercia
— | Duración del enfriamiento | FALTA | Planta | Sigue siendo el dato de proceso más influyente del modelo

## 09_Sensibilidad_aislante
09 · Sensibilidad del perfil a k del aislante (el único parámetro que falta y que manda)
Se recalcula el estacionario de 06 variando sólo k del aislante; todo lo demás queda fijo. Mientras no haya medición, este es el rango honesto de resultados del modelo.
k aislante (W/m·K) | R' aislante | R' total | q' (W/m) | Cara caliente (°C) | Interfaz seguridad/aislante (°C) | Cara fría (°C) | Comentario
0.08 | 0.008486536 | 0.01362561 | 112068.4 | 1555.686 | 1166.803 | 209.9732 | Microporoso de alta calidad
0.1 | 0.006789229 | 0.0119283 | 128014.9 | 1554.788 | 1110.57 | 234.8705 | Vermiculita, extremo bajo (400 °C)
0.12 | 0.00565769 | 0.01079676 | 141431.3 | 1554.032 | 1063.258 | 255.8176
0.1467 | 0.004627968 | 0.00976704 | 156342.2 | 1553.192 | 1010.677 | 279.0981 | k media usada en 06
0.16 | 0.004243268 | 0.00938234 | 162752.6 | 1552.831 | 988.0712 | 289.1067
0.19 | 0.003573278 | 0.00871235 | 175268.4 | 1552.126 | 943.9355 | 308.6478 | Vermiculita a 1200 °C
0.22 | 0.003086013 | 0.008225085 | 185651.6 | 1551.541 | 907.3205 | 324.8591
0.25 | 0.002715691 | 0.007854763 | 194404.3 | 1551.048 | 876.4549 | 338.5248 | Aislante degradado o mal instalado
Lectura
La cara caliente casi no se mueve: el aislante no la controla. Lo que se mueve mucho es la temperatura de la cara fría (coraza) y la de la interfaz seguridad/aislante — es decir, exactamente las dos cosas que se usan para validar el modelo contra planta y para juzgar el límite de servicio de la vermiculita.
Consecuencia práctica: k del aislante es el primer candidato a parámetro de calibración contra la temperatura de coraza medida. Ajustar en el orden R"c de contacto → ε y h exterior → k del aislante, nunca más de 2–3 parámetros, y nunca espesores ni duraciones.
Si la coraza medida cae fuera de la banda de esta tabla, el problema no es k del aislante: revisar h exterior, emisividad, o la hipótesis de contacto perfecto entre capas.